## Hoja1
Ensaye de Consolidación CI44A 2004/01
Muestra: | Limo arenoso fino con vetas de arcilla plastica
CARACTERISTICAS |  |  |  |  | UNIDAD |  | NATURAL |  | INICIAL |  | FINAL
Area Probeta |  |  |  |  | [cm²] |  | 39.48047 |  | 39.48047 |  | 39.48047
Altura muestra |  |  |  |  | [cm] |  | 3 |  | 3 |  | 2.9
Densidad Húmeda |  |  |  |  | [g/cm³]
Humedad |  |  |  |  | [%]
Densidad Seca |  |  |  |  | [g/cm³]
Peso Específico |  |  |  |  | [g/cm³] |  | 2.7 |  | 3.7 |  | 4.7
Relación de vacíos | [6 empty] | #DIV/0! |  | #DIV/0! |  | #DIV/0!
Hinchamiento |  |  |  |  | [rayas] |  | 0 |  | 5 |  | --
Cota 7,10 - 7,35 [m]
lectura dial en 0,01 mm
LECTURAS DE DIALES DE DEFORMACIÓN VERTICAL.
Tiempo | CARGA [Kg/cm²] | [7 empty] | DESCARGA [Kg/cm²]
[min] | 0.1 | 0.305 | 0.5 | 1 | 2 | 4 | 8 | 16 | 8 | 4 | 1 | 0.1 | 0
0 | 0 | 1.6 | 10.9 | 15.9 | 28.9 | 60.5 | 177.4 | 366 | 556 | 541.3 | 523.8 | 491 | 441.2
0.1 | 1 | 6.9 | 12.5 | 23.1 | 43.5 | 110 | 263 | 430 | 547 | 533.1 | 511 | 481.5
0.25 | 1 | 7.2 | 12.6 | 23.2 | 44.8 | 115 | 273 | 443 | 545.5 | 532 | 509 | 481
0.5 | 1.1 | 7.4 | 12.8 | 23.2 | 45.6 | 119 | 285 | 456 | 545 | 531.2 | 507 | 479.5
1 | 1.1 | 7.5 | 12.8 | 23.2 | 46.7 | 127 | 294 | 474 | 544.5 | 530 | 503 | 477
2.25 | 1.2 | 7.9 | 12.9 | 23.2 | 47.6 | 132 | 304.8 | 491 | 544 | 528.9 | 500.5 | 472
4 | 1.2 | 8 | 12.9 | 23.2 | 48.5 | 135 | 311.2 | 502 | 543.7 | 528.1 | 499 | 468.5
6.25 | 1.3 | 8.1 | 12.9 | 23.3 | 49.2 | 138.2 | 315.8 | 509 | 54,,5 | 527.8 | 498 | 464.9
9 | 1.3 | 8.2 | 12.9 | 23.4 | 49.9 | 140.2 | 319.3 | 513.5 | 543.3 | 527.2 | 496.7 | 461.8
12.25 | 1.4 | 8.2 | 12.9 | 23.8 | 50.3 | 142.4 | 322 | 517 | 543.2 | 527.1 | 495.9 | 459.9
16 | 1.5 | 8.5 | 13 | 23.8 | 50.9 | 144.2 | 324.5 | 520 | 543.1 | 526.9 | 495 | 458.1
20.25 | 1.6 | 8.6 | 13.1 | 24 | 51.3 | 146 | 326.9 | 522.3 | 543.1 | 526.8 | 494.9 | 449.7
25 | 1.6 |  | 13.1 | 24.1 | 51.7 | 147.2 | 329.5 | 524.5 | 543 | 526.8 | 494.8 | 448.2
40 |  |  |  | 24.7 | 52.6
60 |  |  |  |  | 53.2
90 |  |  |  |  | 55.3
120 |  |  |  |  | 56.8
180 |  |  |  |  | 60.4
480 | [5 empty] | a las 7:38:00 dial 169,5
1440
2880
4320
5760
Lectura Final | 0:32 | 18:42 | 4:49 | 83:40 | 22:00 | 26:26 | ? | ? | 28:55 | 25:00 | 25:25 | 111:55 | 0:25 | (horas:minutos:segundos)
Tiempo Final | 1.6 | 10.9 | 15.9 | 28.9 | 60.5 | 177.4 | 366 | 556 | 541.3 | 523.8 | 491 | 441.2 | 440
* Carga en seco
** Saturación
UNIVERSIDAD DE CHILE
Facultada de Ciencias Físicas y Matemáticas
Departamento de Ing. Civil