## 14.00 0%
La probeta natural es de una altura menor a la que siempre se realiza. Es por esto que los resultados de la natural pueden discrepar de los de una
probeta de altura 10 cm
Ensayo Compresión No Confinada (ASTM 2166-66)
Calibración: |  |  | 0.001´´ plg * raya | [6 empty] | Area Corregida: |  |  | Ac = | Ap
dial vertical |  | = | [11 empty] | 1 - e
Calibración: |  |  | 0,42 Kg / raya
carga |  | = | [5 empty] | Nombres de los Alumnos
Fecha: |  | = | 2007-03-19
Grupo: |  | Arenas
Datos Probeta |  |  | Natural |  | Remoldeada |  | Rem. + W% |  | Datos Molde
Diámetro |  | [cm] | 5.06 |  | 5 |  |  |  | Diámetro |  | [cm] | 5
Altura |  | [cm] | 7.7 |  | 10 |  |  |  | Altura |  | [cm] | 10
Area |  | [cm2] | 20.11 | [5 empty] | Area |  | [cm2]
Volumen |  | [cm3] | 154.85 |  | 196.36 |  |  |  | Volumen |  | [cm3] | 196.36
Peso |  | [g] | 159.6 |  | 328.6
Humedad de Confección Prob. Natural | [8 empty] | Humedad de Confección Prob. Remoldeada
[9 empty] | Humedad Aparente |  |  |  | [%] | 0
Peso Cápsula |  |  |  | [g] | 71.9 |  |  |  | Peso Cápsula |  |  |  | [g] | 72.3
Peso Cáps.+ S. Humedo |  |  |  | [g] | 230.9 |  |  |  | Peso Cáps.+ S. Humedo |  |  |  | [g] | 273.9
Peso Cáps.+ S. Seco |  |  |  | [g] | 145.37 |  |  |  | Peso Cáps.+ S. Seco |  |  |  | [g] | 165.75
Peso Agua |  |  |  | [g] |  |  |  |  | Peso Agua |  |  |  | [g]
Humedad |  |  |  | [%] |  |  |  |  | Humedad |  |  |  | [%]
Deformación |  | Carga |  |  |  | Probeta |  |  | Deformación |  | Carga |  |  |  | Probeta
en |  | Probeta |  | Probeta |  | Rem. + W% |  |  | en |  | Probeta |  | Probeta |  | Rem. + W%
0.001´´ |  | Natural |  | Remoldeada |  | 0% |  |  | 0.001´´ |  | Natural |  | Remoldeada
5 |  | 2 |  | 1 |  |  |  |  | 120
10 |  | 3 |  | 1.5 |  |  |  |  | 140
15 |  | 4 |  | 2 |  |  |  |  | 160
20 |  | 5 |  | 2.5 |  |  |  |  | 180
25 |  | 7 |  | 3 |  |  |  |  | 200
30 |  | 9 |  | 3.2 |  |  |  |  | 250
35 |  | 10 |  | 3.8 |  |  |  |  | 300
40 |  | 11 |  | 4.1 |  |  |  |  | 350
45 |  | 12.5 |  | 4.3 |  |  |  |  | 400
50 |  | 13.5 |  | 5.5 |  |  |  |  | 450
60 |  | 16 |  | 6.5 |  |  |  |  | 500
70 |  | 17.2 |  | 8 |  |  |  |  | 600
80 |  |  |  | 10 |  |  |  |  | 700
90 |  |  |  | 10.5 |  |  |  |  | 800
100 |  |  |  | 10.5 |  |  |  |  | 900
Observaciones:
Ayudante: Jeronimo Verdugo
UNIVERSIDAD DE CHILE
Facultada de Ciencias Físicas y Matemáticas
Departamento de Ing. Civil

## 14.00 1%
Debe ocuparse la densidad del ensayo de 0% (debido a la aparicion de un clasto) para calcular la densidad de la remoldeada
Ensayo Compresión No Confinada (ASTM 2166-66)
Calibración: |  |  | 0.001´´ plg * raya | [6 empty] | Area Corregida: |  |  | Ac = | Ap
dial vertical |  | = | [11 empty] | 1 - e
Calibración: |  |  | 0,4154 Kg / raya
carga |  | = | [5 empty] | Nombres de los Alumnos
Fecha: |  | = | 2007-03-19
Grupo: |  | Besomi
Datos Probeta |  |  | Natural |  | Remoldeada |  | Rem. + W% |  | Datos Molde
Diámetro |  | [cm] | 5.15 | [5 empty] | Diámetro |  | [cm] | 5
Altura |  | [cm] | 10.058 | [5 empty] | Altura |  | [cm] | 10
Area |  | [cm2] | 20.831 | [5 empty] | Area |  | [cm2]
Volumen |  | [cm3] | 209.518 | [5 empty] | Volumen |  | [cm3]
Peso |  | [g] | 249.2
Humedad de Confección Prob. Natural | [8 empty] | Humedad de Confección Prob. Remoldeada
[9 empty] | Humedad Aparente |  |  |  | [%] | 1
Peso Cápsula |  |  |  | [g] | 71.9 |  |  |  | Peso Cápsula |  |  |  | [g] | 71.4
Peso Cáps.+ S. Humedo |  |  |  | [g] | 160.5 |  |  |  | Peso Cáps.+ S. Humedo |  |  |  | [g] | 133.8
Peso Cáps.+ S. Seco |  |  |  | [g] | 109.91 |  |  |  | Peso Cáps.+ S. Seco |  |  |  | [g] | 99.6
Peso Agua |  |  |  | [g] |  |  |  |  | Peso Agua |  |  |  | [g]
Humedad |  |  |  | [%] |  |  |  |  | Humedad |  |  |  | [%]
Deformación |  | Carga |  |  |  | Probeta |  |  | Deformación |  | Carga |  |  |  | Probeta
en |  | Probeta |  | Probeta |  | Rem. + W% |  |  | en |  | Probeta |  | Probeta |  | Rem. + W%
0.001´´ |  | Natural |  | Remoldeada |  | 1% |  |  | 0.001´´ |  | Natural |  | Remoldeada
5 |  | 3 |  |  |  | 1 |  |  | 120
10 |  | 4 |  |  |  | 2 |  |  | 140
15 |  | 5 |  |  |  | 2.5 |  |  | 160
20 |  | 7 |  |  |  | 3.5 |  |  | 180
25 |  | 8 |  |  |  | 4 |  |  | 200
30 |  | 9.5 |  |  |  | 4.8 |  |  | 250
35 |  | 11 |  |  |  | 5.5 |  |  | 300
40 |  | 12 |  |  |  | 6.5 |  |  | 350
45 |  | 13.5 |  |  |  | 8 |  |  | 400
50 |  | 15 |  |  |  | 9 |  |  | 450
60 |  | 17 |  |  |  | 11 |  |  | 500
70 |  | 19 |  |  |  | 13.5 |  |  | 600
80 |  | 21 |  |  |  | 14.5 |  |  | 700
90 |  | 22.5 |  |  |  | 14.5 |  |  | 800
100 |  | 23 |  |  |  | 12 |  |  | 900
Observaciones:
Ayudante: Jeronimo Verdugo
UNIVERSIDAD DE CHILE
Facultada de Ciencias Físicas y Matemáticas
Departamento de Ing. Civil

## 16.00 0%
Ensayo Compresión No Confinada (ASTM 2166-66)
Calibración: |  |  | 0.001´´ plg * raya | [6 empty] | Area Corregida: |  |  | Ac = | Ap
dial vertical |  | = | [11 empty] | 1 - e
Calibración: |  |  | 0.4154 Kg / raya
carga |  | = | [5 empty] | Nombres de los Alumnos
Fecha: |  | = | 2007-03-19
Grupo: |  | Beya
Datos Probeta |  |  | Natural |  | Remoldeada |  | Rem. + W% |  | Datos Molde
Diámetro |  | [cm] | 5.04 | [5 empty] | Diámetro |  | [cm] | 5
Altura |  | [cm] | 10.3 | [5 empty] | Altura |  | [cm] | 10
Area |  | [cm2] | [6 empty] | Area |  | [cm2]
Volumen |  | [cm3] | 205.49 | [5 empty] | Volumen |  | [cm3]
Peso |  | [g] | 368.1
densidad = 1.79
Humedad de Confección Prob. Natural | [8 empty] | Humedad de Confección Prob. Remoldeada
[9 empty] | Humedad Aparente |  |  |  | [%] | 0
Peso Cápsula |  |  |  | [g] | 70.4 |  |  |  | Peso Cápsula |  |  |  | [g]
Peso Cáps.+ S. Humedo |  |  |  | [g] | 211.4 |  |  |  | Peso Cáps.+ S. Humedo |  |  |  | [g]
Peso Cáps.+ S. Seco |  |  |  | [g] | 194.61 |  |  |  | Peso Cáps.+ S. Seco |  |  |  | [g]
Peso Agua |  |  |  | [g] |  |  |  |  | Peso Agua |  |  |  | [g]
Humedad |  |  |  | [%] |  |  |  |  | Humedad |  |  |  | [%]
Ocupar la misma humedad que da en la probeta natural de este ensayo
Deformación |  | Carga |  |  |  | Probeta |  |  | Deformación |  | Carga |  |  |  | Probeta
en |  | Probeta |  | Probeta |  | Rem. + W% |  |  | en |  | Probeta |  | Probeta |  | Rem. + W%
0.001´´ |  | Natural |  | Remoldeada |  | 0% |  |  | 0.001´´ |  | Natural |  | Remoldeada
5 |  | 50 |  | 1 |  |  |  |  | 120 |  |  |  | 126 |  |  | * significa que no se alcanzaron a tomar todos esos datos
10 |  | 93 |  | 2 |  |  |  |  | 140 |  |  |  | 110
15 |  | 110 |  | 9 |  |  |  |  | 160 |  |  |  | 77
20 |  | 129 |  | 13 |  |  |  |  | 180
25 |  | 140 |  | 19 |  |  |  |  | 200
30 |  | * |  | 22 |  |  |  |  | 250
35 |  | * |  | 29 |  |  |  |  | 300
40 |  | * |  | 37 |  |  |  |  | 350
45 |  | * |  | 47 |  |  |  |  | 400
50 |  |  |  | 58 |  |  |  |  | 450
60 |  |  |  | 76 |  |  |  |  | 500
70 |  |  |  | 100 |  |  |  |  | 600
80 |  |  |  | 111 |  |  |  |  | 700
90 |  |  |  | 126 |  |  |  |  | 800
100 |  |  |  | 130 |  |  |  |  | 900
Observaciones:
Ayudante: Sergio Roman
UNIVERSIDAD DE CHILE
Facultada de Ciencias Físicas y Matemáticas
Departamento de Ing. Civil

## 16.00 2,5%
Se utiliza la densidad del 0% de humedad!!!!
Ensayo Compresión No Confinada (ASTM 2166-66)
Calibración: |  |  | 0.001´´ plg * raya | [6 empty] | Area Corregida: |  |  | Ac = | Ap
dial vertical |  | = | [11 empty] | 1 - e
Calibración: |  |  | 0,42 Kg / raya
carga |  | = | [5 empty] | Nombres de los Alumnos
Fecha: |  | = | 2007-03-19
Grupo: |  | Gonzalez, Alvaro
Datos Probeta |  |  | Natural |  | Remoldeada |  | Rem. + W% |  | Datos Molde
Diámetro |  | [cm] | [6 empty] | Diámetro |  | [cm] | 5
Altura |  | [cm] | [6 empty] | Altura |  | [cm] | 10
Area |  | [cm2] | [6 empty] | Area |  | [cm2]
Volumen |  | [cm3] |  |  |  |  | 196.35 |  | Volumen |  | [cm3]
Peso |  | [g] |  |  |  |  | 360.253
Humedad de Confección Prob. Natural | [8 empty] | Humedad de Confección Prob. Remoldeada
[9 empty] | Humedad Aparente |  |  |  | [%] | 2.5
Peso Cápsula |  |  |  | [g] |  |  |  |  | Peso Cápsula |  |  |  | [g] | 72.5
Peso Cáps.+ S. Humedo |  |  |  | [g] |  |  |  |  | Peso Cáps.+ S. Humedo |  |  |  | [g] | 211.2
Peso Cáps.+ S. Seco |  |  |  | [g] |  |  |  |  | Peso Cáps.+ S. Seco |  |  |  | [g] | 191.97
Peso Agua |  |  |  | [g] |  |  |  |  | Peso Agua |  |  |  | [g]
Humedad |  |  |  | [%] |  |  |  |  | Humedad |  |  |  | [%]
Deformación |  | Carga |  |  |  | Probeta |  |  | Deformación |  | Carga |  |  |  | Probeta
en |  | Probeta |  | Probeta |  | Rem. + W% |  |  | en |  | Probeta |  | Probeta |  | Rem. + W%
0.001´´ |  | Natural |  | Remoldeada |  | 2.5% |  |  | 0.001´´ |  | Natural |  | Remoldeada |  | 2.5%
5 |  | no funciono |  |  |  | 1 |  |  | 120
10 | [5 empty] | 2 |  |  | 140
15 | [5 empty] | 7 |  |  | 160
20 | [5 empty] | 10 |  |  | 180
25 | [5 empty] | 15 |  |  | 200
30 | [5 empty] | - |  |  | 250
35 | [5 empty] | 36 |  |  | 300
40 | [5 empty] | 54 |  |  | 350
45 | [5 empty] | 69 |  |  | 400
50 | [5 empty] | 84 |  |  | 450
60 | [5 empty] | 107 |  |  | 500
70 | [5 empty] | 112 |  |  | 600
80 | [5 empty] | 112 |  |  | 700
90 | [5 empty] | 109 |  |  | 800
100 | [5 empty] | 105 |  |  | 900
Observaciones:
Ayudante: Sergio Roman
UNIVERSIDAD DE CHILE
Facultada de Ciencias Físicas y Matemáticas
Departamento de Ing. Civil

## 16.00 4%
Se utiliza la densidad del 0% de humedad!!!!
Ensayo Compresión No Confinada (ASTM 2166-66)
Calibración: |  |  | 0.001´´ plg * raya | [6 empty] | Area Corregida: |  |  | Ac = | Ap
dial vertical |  | = | [11 empty] | 1 - e
Calibración: |  |  | 0,42 Kg / raya
carga |  | = | [5 empty] | Nombres de los Alumnos
Fecha: |  | = | 2007-03-19
Grupo: |  | Fecci - Herrera
Datos Probeta |  |  | Natural |  | Remoldeada |  | Rem. + W% |  | Datos Molde
Diámetro |  | [cm] |  |  |  |  | 5 |  | Diámetro |  | [cm] | 5
Altura |  | [cm] |  |  |  |  | 10 |  | Altura |  | [cm] | 10
Area |  | [cm2] | [6 empty] | Area |  | [cm2]
Volumen |  | [cm3] |  |  |  |  | 196.35 |  | Volumen |  | [cm3]
Peso |  | [g]
Humedad de Confección Prob. Natural | [8 empty] | Humedad de Confección Prob. Remoldeada
[9 empty] | Humedad Aparente |  |  |  | [%] | 4
Peso Cápsula |  |  |  | [g] |  |  |  |  | Peso Cápsula |  |  |  | [g] | 93.13
Peso Cáps.+ S. Humedo |  |  |  | [g] |  |  |  |  | Peso Cáps.+ S. Humedo |  |  |  | [g] | 245.02
Peso Cáps.+ S. Seco |  |  |  | [g] |  |  |  |  | Peso Cáps.+ S. Seco |  |  |  | [g] | 221.6
Peso Agua |  |  |  | [g] |  |  |  |  | Peso Agua |  |  |  | [g]
Humedad |  |  |  | [%] |  |  |  |  | Humedad |  |  |  | [%]
Deformación |  | Carga |  |  |  | Probeta |  |  | Deformación |  | Carga |  |  |  | Probeta
en |  | Probeta |  | Probeta |  | Rem. + W% |  |  | en |  | Probeta |  | Probeta |  | Rem. + W%
0.001´´ |  | Natural |  | Remoldeada |  | 4% |  |  | 0.001´´ |  | Natural |  | Remoldeada |  | 4%
5 |  | no funciono |  |  |  | 2 |  |  | 120 | [5 empty] | 70
10 | [5 empty] | 3 |  |  | 140 | [5 empty] | 68
15 | [5 empty] | 3.4 |  |  | 160 | [5 empty] | 59
20 | [5 empty] | 4 |  |  | 180
25 | [5 empty] | 6 |  |  | 200
30 | [5 empty] | 8 |  |  | 250
35 | [5 empty] | 12 |  |  | 300
40 | [5 empty] | 15 |  |  | 350
45 | [5 empty] | 20 |  |  | 400
50 | [5 empty] | 28 |  |  | 450
60 | [5 empty] | 48 |  |  | 500
70 | [5 empty] | 67 |  |  | 600
80 | [5 empty] | 78 |  |  | 700
90 | [5 empty] | 81 |  |  | 800
100 | [5 empty] | 80 |  |  | 900
Observaciones:
Ayudante: Sergio Roman
UNIVERSIDAD DE CHILE
Facultada de Ciencias Físicas y Matemáticas
Departamento de Ing. Civil

## OJO
OJO
El suelo en CNC que se hizo a las 14:00 horas NO es el mismo al que se hizo a las 16:00 horas.
A las 14:00 horas se analizo un TRUMAO de Chillan
A las 16:00 horas se analizo un suelo arcillo limoso
Es por esto que no se deben mezclar los datos. Las personas de las 14:00 horas, deben
hacer su analisis y los de las 16 horas hacen el suyo correspondiente
Abelardo :P