## Proctor
ALUMNOS |  | Todos
PROCTOR MODIFICADO
Determinación de la Densidad Compactada
Molde Nº | Humedad |  | Pesos |  |  | Volumen molde [cm3] | Densidad
| Aparente [%] | Real [%] | Molde + material [g] | Molde [g] | Material [g] |  | Humeda [g/cm3] | Seca [g/cm3]
1 | 4 |  | 7742 | 3092 |  | 2121.77
2 | 5 |  | 7858 | 3080 |  | 2124.17
3 | 6 |  | 8094 | 3080 |  | 2121.65
4 | 7 |  | 8152 | 3358 |  | 1990
5 | 8 |  | 8046 | 3080 |  | 2129.17
6 | 10 |  | 7900 | 3058 |  | 2126.96
7 | 12 |  | 7784 | 3080 |  | 2121.65
Determinación del Contenido de Humedad por cada punto
| Molde Nº | Pesos |  |  |  |  | Humedad w [%]
|  | Capsula [g] | Caps + S. hum [g] | Caps + S. seco [g] | Agua [g] | S. Seco [g]
| 1 | 92 | 402 | 389.98
| 2 | 96 | 600 | 575.99
| 3 | 92 | 202 | 195.76
| 4 | 92 | 328 | 313.03
| 5 | 73.3 | 995.6 | 924.77
| 6 | 72.2 | 407 | 375.86
| 7 | 72 | 438 | 398.15

## CBR
ENSAYO CBR NO SATURADO
DETERMINACION DE LA HUMEDAD
Pesos
Grupo | Numero de Golpes | Capsula + Suelo Hum [g] | Capsula + Suelo Seco [g] | Capsula [g] | Suelo seco [g] | Agua [g] | w [%]
1 | 56 | 807.7 | 762.9 | 90.5
2 | 56 | 653.3 | 612.9 | 70.6
3 | 26 | 315.1 | 298.6 | 71.4
4 | 26 | 851.3 | 800.5 | 93.8
5 | 12 | 757.1 | 712.1 | 72.2
6 | 12 | 641.5 | 604.8 | 72.5
DETERMINACION DE LA DENSIDAD DE CONFECCIÓN
Número de golpes | Humedad aparente (%) | Pesos |  | Volumen | Densidad
|  | Molde + Mat. (g) | Molde (g) | molde (cm3) | Humeda (g/cm3) | Seca (g/cm3)
56 | 6.5 | 9686 | 4718 | 2116.88
56 | 6.5 | 9830 | 4709 | 2213.14
26 | 6.5 | 9562 | 4744 | 2120.52
26 | 6.5 | 9640 | 4758 | 2111.33
12 | 6.5 | 9298 | 4746 | 2114.1
12 | 6.5 | 9172 | 4724 | 2117.74
PENETRACIÓN |  |  | Lecturas | [5 empty] | Lecturas Procesadas | [5 empty] | Penetración corregida
|  |  | 56 golpes | 56 golpes | 26 golpes | 26 golpes | 12 golpes | 12 golpes | 56 golpes | 56 golpes | 26 golpes | 26 golpes | 12 golpes | 12 golpes | 56 golpes | 56 golpes | 26 golpes | 26 golpes | 12 golpes | 12 golpes
Tiempo (seg) | Penetracion (") | Const | rayas | rayas | rayas | rayas | rayas | rayas | [Lbs] | [Lbs] | [Lbs] | [Lbs] | [Lbs] | [Lbs] | ["] | ["] | ["] | ["] | ["] | ["]
[15 empty] | 0 | 0 | 0 | 0 | 0 | 0
30 | 0.025 |  | 55 | 6 | 75 | 6.5 | 32 | 27
60 | 0.05 |  | 88 | 29 | 120 | 20 | 60 | 68
90 | 0.075 |  | 125 | 43 | 157 | 58 | 84 | 100
120 | 0.1 | 3000 | 189 | 150 | 196 | 100 | 101 | 118
150 | 0.125 |  | 239 | 204 | 226 | 157 | 117 | 132
180 | 0.15 |  | 289 | 238 | 256 | 230 | 130 | 145
210 | 0.175 |  | 343 | 384 | 280 | 279 | 137 | 167
240 | 0.2 | 4500 | 370 | 425 | 301 | 328 | 157 | 170
360 | 0.3 | 5700 |  | 600 | 390 | 435 | 194 | 210
480 | 0.4 | 6900 |  | 738 | 485 | 545 | 228 | 238
600 | 0.5 | 7800 |  | 860 | 554 | 647 | 257 | 271
Calibracion libras por rayas |  |  | 10.01 | 10.29 | 10.01 | 10.29 | 10.01 | 10.29
Los Gráficos finales corresponden a aquellos entre la densidad seca y el CBR (%) para cada penetración
Penetración de 0,1"
Numero de golpes | Densidad Seca [gr/cm3] | CBR (%)
56
26
12
Penetración de 0,2"
Numero de golpes | Densidad Seca [gr/cm3] | CBR (%)
56
26
12
Penetración de 0,3"
Numero de golpes | Densidad Seca [gr/cm3] | CBR (%)
56
26
12
Penetración de 0,4" | [7 empty] | Penetración ["] | CBR real (%)
El CBR real se calcula para una
Numero de golpes | Densidad Seca [gr/cm3] | CBR (%) |  |  | densidad seca de 2 [g/cm3], in_ |  |  | 0.1 | #DIV/0!
[5 empty] | terpolando entre puntos. |  |  | 0.2 | #DIV/0!
[8 empty] | 0.3 | #DIV/0!
56 | [7 empty] | 0.4 | #DIV/0!
26 | [7 empty] | 0.5 | #DIV/0!
12
Penetración de 0,5"
Numero de golpes | Densidad Seca [gr/cm3] | CBR (%)
56
26
12