## Corte Directo (14hrs)
Ensayo Corte Directo (ASTM D3080-72)
Nombres: |  | Caichac, Gacitua, Figueroa, Bustos, Carvacho.
Muestra: | [6 empty] | Fecha: |  | 2009-08-03
consolidación:
DR | 90%
Datos de confección
Area Probeta |  |  | [cm²] | 900 |  |  | Contenido Humedad Natural |  |  | [%] | o
Altura |  |  | [cm] | 13.56 |  |  | Densidad Húmeda |  |  | [g/cm3]
Volumen |  |  | [cm³] | 12204 |  |  | Densidad Seca |  |  | [g/cm3]
Peso de la muestra |  |  | [gm] | 7266*3 |  |  | Relacion de vacios
Consolidación |  |  | [0.01 mm] | -96 |  |  | Grado de Saturacion Inicial |  |  | [%]
Calibración Anillo |  |  | [kg/div ] | 7.6933 |  |  | Tension Normal |  |  | [kg/cm²] | 1.5
Calibración Dial Vertical |  |  | [mm] | 0.01 |  |  | Carga Aplicada |  |  | [kgf] | 1350
Calibración Dial Horizontal |  |  | [mm] | 0.01
Datos |  |  | 0.01 | mm |  | 7.6933 | Kgf
Desplazam. |  | Fuerza de | Desplazam. |  | Desplazam. | Fuerza de |  | Desplazam. |  | Desplazam. |  | Fuerza de | Desplazam.
Horizontal |  | Corte | Vertical |  | Horizontal | Corte |  | Vertical |  | Horizontal |  | Corte | Vertical
0 |  | 0 | 0 |  | 700 | 169 |  | 70 |  | 3000
10 |  | 11 | 0 |  | 800 | 169 |  | 94 |  | 3100
20 |  | 22 | 0 |  | 900 | 169 |  | 117 |  | 3200
30 |  | 35 | 0 |  | 1000 | 169 |  | 139 |  | 3300
40 |  | 45 | -1 |  | 1100 | 169 |  | 161 |  | 3400
50 |  | 54 | -2 |  | 1200 |  |  |  |  | 3500
60 |  | 60 | -4 |  | 1300 |  |  |  |  | 3600
70 |  | 66 | -5 |  | 1400 |  |  |  |  | 3700
80 |  | 71 | -7 |  | 1500 |  |  |  |  | 3800
90 |  | 76 | -8 |  | 1600 |  |  |  |  | 3900
100 |  | 80 | -10 |  | 1700 |  |  |  |  | 4000
120 |  | 86 | -11 |  | 1800 |  |  |  |  | 4100
140 |  | 92 | -12 |  | 1900 |  |  |  |  | 4200
160 |  | 97 | -13 |  | 2000 |  |  |  |  | 4300
180 |  | 103 | -13 |  | 2100 |  |  |  |  | 4400
200 |  | 108 | -14 |  | 2200 |  |  |  |  | 4500
250 |  | 124 | -13 |  | 2300 |  |  |  |  | 4600
300 |  | 137 | -9 |  | 2400 |  |  |  |  | 4700
350 |  | 147 | -2 |  | 2500 |  |  |  |  | 4800
400 |  | 153 | 5 |  | 2600 |  |  |  |  | 4900
450 |  | 158 | 14 |  | 2700 |  |  |  |  | 5000
500 |  | 162 | 25 |  | 2800 |  |  |  |  | 5100
600 |  | 167 | 46 |  | 2900 |  |  |  |  | 5200
Observaciones:
Grupo: | [5 empty] | Curso:
UNIVERSIDAD DE CHILE
Facultada de Ciencias Físicas y Matemáticas
Departamento de Ing. Civil

## Angulo en reposo (14hrs)
Retiro Rapido del cilindro
Cilindro Grande |  |  | Cilindro Pequeño
Altura | [cm] | 7.19 | Altura | [cm] | 6.06
Ancho 1 | [cm] | 48.1 | Ancho 1 | [cm] | 38 | a = arctg(h/b/2)
Ancho 2 | [cm] | 47.5 | Ancho 2 | [cm] | 37.6
Retiro Lento del cilindro
Cilindro Grande |  |  | Cilindro Pequeño
Altura | [cm] | 9.42 | Altura | [cm] | 8.26
Ancho 1 | [cm] | 34.2 | Ancho 1 | [cm] | 28.4
Ancho 2 | [cm] | 33.6 | Ancho 2 | [cm] | 28.6
Ayudante: Rafael Sanchez | Gail Riddell

## Corte Directo DR=40%(16hrs)
Ensayo Corte Directo (ASTM D3080-72)
Nombres: |  | Correa, De Vico, Cortinez, Eguillor
Muestra: | [6 empty] | Fecha: |  | 2009-08-03
consolidación:
DR | 70%
Datos de confección
Area Probeta |  |  | [cm²] | 900 |  |  | Contenido Humedad Natural |  |  | [%]
Altura |  |  | [cm] | 13.56 |  |  | Densidad Húmeda |  |  | [g/cm3]
Volumen |  |  | [cm³] | 12204 |  |  | Densidad Seca |  |  | [g/cm3]
Peso de la muestra |  |  | [gm] | 19535 |  |  | Relacion de vacios
Consolidación |  |  | [0.01 mm] | -74 |  |  | Grado de Saturacion Inicial |  |  | [%]
Calibración Anillo |  |  | [kg/div ] | 7,6933 Kgf |  |  | Tension Normal |  |  | [kg/cm²] | 1.5
Calibración Dial Vertical |  |  | [mm] | 0.01 mm |  |  | Carga Aplicada |  |  | [kgf] | 900
Calibración Dial Horizontal |  |  | [mm] | 0.01 mm
Datos |  |  | 0.01 mm |  |  | 7,6933 Kgf
Desplazam. |  | Fuerza de | Desplazam. |  | Desplazam. | Fuerza de |  | Desplazam. |  | Desplazam. |  | Fuerza de | Desplazam.
Horizontal |  | Corte | Vertical |  | Horizontal | Corte |  | Vertical |  | Horizontal |  | Corte | Vertical
0 |  | 0 | 0 |  | 700 | 152 |  | 71 |  | 3000
10 |  | 11 | 0 |  | 800 | 152 |  | 89 |  | 3100
20 |  | 24 | 0 |  | 900 | 152 |  | 103 |  | 3200
30 |  | 35 | 0 |  | 1000 | 151 |  | 116 |  | 3300
40 |  | 44 | 0 |  | 1100 | 151 |  | 124 |  | 3400
50 |  | 52 | -1 |  | 1200 | 149 |  | 130 |  | 3500
60 |  | 57 | -2 |  | 1300 | 145 |  | 134 |  | 3600
70 |  | 64 | -3 |  | 1400 | 143 |  | 137 |  | 3700
80 |  | 68 | -4 |  | 1500 |  |  |  |  | 3800
90 |  | 72 | -5 |  | 1600 |  |  |  |  | 3900
100 |  | 76 | -5 |  | 1700 |  |  |  |  | 4000
120 |  | 83 | -6 |  | 1800 |  |  |  |  | 4100
140 |  | 88 | -6.5 |  | 1900 |  |  |  |  | 4200
160 |  | 94 | -7 |  | 2000 |  |  |  |  | 4300
180 |  | 100 | -7 |  | 2100 |  |  |  |  | 4400
200 |  | 107 | -7 |  | 2200 |  |  |  |  | 4500
250 |  | 120 | -6 |  | 2300 |  |  |  |  | 4600
300 |  | 130 | -1 |  | 2400 |  |  |  |  | 4700
350 |  | 137 | 5 |  | 2500 |  |  |  |  | 4800
400 |  | 142 | 13 |  | 2600 |  |  |  |  | 4900
450 |  | 146 | 22 |  | 2700 |  |  |  |  | 5000
500 |  | 149 | 32 |  | 2800 |  |  |  |  | 5100
600 |  | 151 | 52 |  | 2900 |  |  |  |  | 5200
Observaciones:
Grupo: | [5 empty] | Curso:
UNIVERSIDAD DE CHILE
Facultada de Ciencias Físicas y Matemáticas
Departamento de Ing. Civil

## ángulo en reposo (16hrs)
Repetido Rapido del cilindro
Cilindro Grande |  |  | Cilindro Pequeño
Altura | [cm] | 6.6 | Altura | [cm] | 6.26
Ancho 1 | [cm] | 51.9 | Ancho 1 | [cm] | 43.2 | a = arctg(h/b/2)
Ancho 2 | [cm] | 53.6 | Ancho 2 | [cm] | 42.7
α | 0.2490547
|  |  | α | 0.2820866
Repetido Lento del cilindro
Cilindro Grande |  |  | Cilindro Pequeño
Altura | [cm] | 8.76 | Altura | [cm] | 7.78
Ancho 1 | [cm] | 34.2 | Ancho 1 | [cm] | 30.7
Ancho 2 | [cm] | 34.4 | Ancho 2 | [cm] | 30.2
α | 0.4734238 |  | α | 0.4691049