## Corte Directo
Ensayo Corte Directo (ASTM D3080-72)
Nombres: |  | Manuel Bemal, Roberto Bravo, Boris Castillo, Diego Cisterna
Muestra: |  |  | -73 |  |  |  |  | Fecha:
consolidación:
DR | 70%
Datos de confección
Area Probeta |  |  |  | [cm²] | 900 |  |  | Contenido Humedad Natural |  | [%]
Altura |  |  |  | [cm] | 13.56 |  |  | Densidad Húmeda |  | [g/cm3]
Volumen |  |  |  | [cm³] | 12204 |  |  | Densidad Seca |  | [g/cm3]
Peso de la muestra |  |  |  | [gm] | 6919.667 |  |  | Relacion de vacios
Consolidación |  |  |  | [0.01 mm] | 0 |  |  | Grado de Saturacion Inicial |  | [%]
Calibración Anillo |  |  |  | [kg/div ] | 7.6933 |  |  | Tension Normal |  | [kg/cm²] | 2
Calibración Dial Vertical |  |  |  | [mm] | 0.01 |  |  | Carga Aplicada |  | [kgf] | 1800
Calibración Dial Horizontal |  |  |  | [mm] | 0.01
Datos |  |  |  | 0.01 |  |  | 7.6933 | Kgf
Desplazam. |  | Fuerza de |  | Desplazam. |  | Desplazam. | Fuerza de |  | Desplazam. | Desplazam. |  | Fuerza de | Desplazam.
Horizontal |  | Corte |  | Vertical |  | Horizontal | Corte |  | Vertical | Horizontal |  | Corte | Vertical
0 |  | 0 |  | 0 |  | 700 | 190 |  | 59 | 3000
10 |  | 11 |  | 0 |  | 800 | 190 |  | 59 | 3100
20 |  | 22 |  | 0 |  | 900 | 190 |  | 95 | 3200
30 |  | 31 |  | -1 |  | 1000 | 190 |  | 113 | 3300
40 |  | 41 |  | -2 |  | 1100 | 190 |  | 124 | 3400
50 |  | 51 |  | -2 |  | 1200 | 190 |  | 143 | 3500
60 |  | 59 |  | -3 |  | 1300 | 190 |  | 157 | 3600
70 |  | 67 |  | -4 |  | 1400 |  |  |  | 3700
80 |  | 74 |  | -5 |  | 1500 |  |  |  | 3800
90 |  | 81 |  | -6 |  | 1600 |  |  |  | 3900
100 |  | 87 |  | -7 |  | 1700 |  |  |  | 4000
120 |  | 98 |  | -8 |  | 1800 |  |  |  | 4100
140 |  | 108 |  | -9 |  | 1900 |  |  |  | 4200
160 |  | 116 |  | -10 |  | 2000 |  |  |  | 4300
180 |  | 125 |  | -10 |  | 2100 |  |  |  | 4400
200 |  | 132 |  | -10 |  | 2200 |  |  |  | 4500
250 |  | 147 |  | -9 |  | 2300 |  |  |  | 4600
300 |  | 159 |  | -5 |  | 2400 |  |  |  | 4700
350 |  | 167 |  | 1 |  | 2500 |  |  |  | 4800
400 |  | 174 |  | 7 |  | 2600 |  |  |  | 4900
450 |  | 179 |  | 15 |  | 2700 |  |  |  | 5000
500 |  | 183 |  | 23 |  | 2800 |  |  |  | 5100
600 |  | 188 |  | 41 |  | 2900 |  |  |  | 5200
Observaciones:
Grupo: | [6 empty] | Curso:
UNIVERSIDAD DE CHILE
Facultada de Ciencias Físicas y Matemáticas
Departamento de Ing. Civil

## Angulo en reposo
Retiro Rapido del cilindro
Cilindro Grande |  |  | Cilindro Pequeño
Altura | [cm] | 6.585 | Altura | [cm] | 6.26
Ancho 1 | [cm] | 50.1 | Ancho 1 | [cm] | 41.2 | a = arctg(h/b/2)
Ancho 2 | [cm] | 49.4 | Ancho 2 | [cm] | 39.6
Retiro Lento del cilindro
Cilindro Grande |  |  | Cilindro Pequeño
Altura | [cm] | 8.95 | Altura | [cm] | 8.185
Ancho 1 | [cm] | 33.2 | Ancho 1 | [cm] | 29.3
Ancho 2 | [cm] | 33.1 | Ancho 2 | [cm] | 28.6

## Corte Directo (2)
Ensayo Corte Directo (ASTM D3080-72)
Nombres: |  | Arce-Besio-Babul-Barría
Muestra: | [6 empty] | Fecha: |  | 2009-09-21
consolidación:
DR | 70%
Datos de confección
Area Probeta |  |  | [cm²] | 900 |  |  | Contenido Humedad Natural |  |  | [%]
Altura |  |  | [cm] | 13.56 |  |  | Densidad Húmeda |  |  | [g/cm3]
Volumen |  |  | [cm³] | 12204 |  |  | Densidad Seca |  |  | [g/cm3]
Peso de la muestra |  |  | [gm] |  |  |  | Relacion de vacios
Consolidación |  |  | [0.01 mm] | -95 |  |  | Grado de Saturacion Inicial |  |  | [%]
Calibración Anillo |  |  | [kg/div ] | 7.6933 |  |  | Tension Normal |  |  | [kg/cm²] | 1
Calibración Dial Vertical |  |  | [mm] | 0.01 |  |  | Carga Aplicada |  |  | [kgf]
Calibración Dial Horizontal |  |  | [mm] | 0.01
Datos |  |  | 0.01 |  |  | 7.6933 | Kgf
Desplazam. |  | Fuerza de | Desplazam. |  | Desplazam. | Fuerza de |  | Desplazam. |  | Desplazam. |  | Fuerza de | Desplazam.
Horizontal |  | Corte | Vertical |  | Horizontal | Corte |  | Vertical |  | Horizontal |  | Corte | Vertical
0 |  | 0 | 0 |  | 700 | 106 |  | 62 |  | 3000
10 |  | 12 | 0 |  | 800 | 107 |  | 81 |  | 3100
20 |  | 25 | 0 |  | 900 | 107 |  | 100 |  | 3200
30 |  | 35 | 0 |  | 1000 | 107 |  | 116 |  | 3300
40 |  | 41 | -1 |  | 1100 | 107 |  | 133 |  | 3400
50 |  | 46 | -3 |  | 1200 | 106 |  | 146 |  | 3500
60 |  | 49 | -5 |  | 1300 |  |  |  |  | 3600
70 |  | 53 | -6 |  | 1400 |  |  |  |  | 3700
80 |  | 55 | -8 |  | 1500 |  |  |  |  | 3800
90 |  | 57 | -9 |  | 1600 |  |  |  |  | 3900
100 |  | 60 | -11 |  | 1700 |  |  |  |  | 4000
120 |  | 64 | -12 |  | 1800 |  |  |  |  | 4100
140 |  | 66 | -13 |  | 1900 |  |  |  |  | 4200
160 |  | 69 | -14 |  | 2000 |  |  |  |  | 4300
180 |  | 72 | -14 |  | 2100 |  |  |  |  | 4400
200 |  | 74 | -14 |  | 2200 |  |  |  |  | 4500
250 |  | 89 | -14 |  | 2300 |  |  |  |  | 4600
300 |  | 89 | -9 |  | 2400 |  |  |  |  | 4700
350 |  | 95 | -3 |  | 2500 |  |  |  |  | 4800
400 |  | 98 | 5 |  | 2600 |  |  |  |  | 4900
450 |  | 101 | 14 |  | 2700 |  |  |  |  | 5000
500 |  | 103 | 23 |  | 2800 |  |  |  |  | 5100
600 |  | 105 | 42 |  | 2900 |  |  |  |  | 5200
Observaciones:
Grupo: | [5 empty] | Curso:
UNIVERSIDAD DE CHILE
Facultada de Ciencias Físicas y Matemáticas
Departamento de Ing. Civil

## Angulo en reposo (2)
Arce-Besio-Babul-Barría
Retiro Rapido del cilindro
Cilindro Grande |  |  | Cilindro Pequeño
Altura | [cm] | 6.89 | Altura | [cm] | 6.7
Ancho 1 | [cm] | 44.6 | Ancho 1 | [cm] | 35.8 | a = arctg(h/b/2)
Ancho 2 | [cm] | 44.5 | Ancho 2 | [cm] | 36.1
Retiro Lento del cilindro
Cilindro Grande |  |  | Cilindro Pequeño
Altura | [cm] | 8.6 | Altura | [cm] | 7.58
Ancho 1 | [cm] | 34.7 | Ancho 1 | [cm] | 30
Ancho 2 | [cm] | 34.7 | Ancho 2 | [cm] | 30.4
Ayudante: Juan Pablo Ulloa Duarte