## Corte Directo DR=40%
Ensayo Corte Directo (ASTM D3080-72)
Nombres: |  | Morales- Morales-Ordoñez
Muestra: | [6 empty] | Fecha: |  | 2009-10-05
consolidación:
Ayudante: Viviana Gonzalez
DR | 70%
Datos de confección
Area Probeta |  |  | [cm²] | 900 |  |  | Contenido Humedad Natural |  |  | [%]
Altura |  |  | [cm] | 13.56 |  |  | Densidad Húmeda |  |  | [g/cm3]
Volumen |  |  | [cm³] | 12204 |  |  | Densidad Seca |  |  | [g/cm3]
Peso de la muestra |  |  | [gm] | 19535 |  |  | Relacion de vacios
Consolidación |  |  | [0.01 mm] | -74 |  |  | Grado de Saturacion Inicial |  |  | [%]
Calibración Anillo |  |  | [kg/div ] | 7,6933 Kgf |  |  | Tension Normal |  |  | [kg/cm²] | 0.5
Calibración Dial Vertical |  |  | [mm] | 0.01 mm |  |  | Carga Aplicada |  |  | [kgf] | 450
Calibración Dial Horizontal |  |  | [mm] | 0.01 mm
Datos |  |  | 0.01 mm |  |  | 7,6933 Kgf
Desplazam. |  | Fuerza de | Desplazam. |  | Desplazam. | Fuerza de |  | Desplazam. |  | Desplazam. |  | Fuerza de | Desplazam.
Horizontal |  | Corte | Vertical |  | Horizontal | Corte |  | Vertical |  | Horizontal |  | Corte | Vertical
0 |  | 0 | 0 |  | 700 | 61 |  | 97 |  | 3000
10 |  | 7 | 0 |  | 800 | 61 |  | 124 |  | 3100
20 |  | 12 | -2 |  | 900 | 61 |  | 146 |  | 3200
30 |  | 16 | -4 |  | 1000 | 60 |  | 165 |  | 3300
40 |  | 20 | -6 |  | 1100 | 59 |  | 180 |  | 3400
50 |  | 22 | -9 |  | 1200 | 57 |  | 192 |  | 3500
60 |  | 23 | -11 |  | 1300 | 54 |  | 201 |  | 3600
70 |  | 24 | -13 |  | 1400 |  |  |  |  | 3700
80 |  | 25 | -14 |  | 1500 |  |  |  |  | 3800
90 |  | 27 | -16 |  | 1600 |  |  |  |  | 3900
100 |  | 28 | -17 |  | 1700 |  |  |  |  | 4000
120 |  | 32 | -18 |  | 1800 |  |  |  |  | 4100
140 |  | 35 | -19 |  | 1900 |  |  |  |  | 4200
160 |  | 38 | -19 |  | 2000 |  |  |  |  | 4300
180 |  | 41 | -19 |  | 2100 |  |  |  |  | 4400
200 |  | 44 | -18 |  | 2200 |  |  |  |  | 4500
250 |  | 50 | -12 |  | 2300 |  |  |  |  | 4600
300 |  | 54 | -5 |  | 2400 |  |  |  |  | 4700
350 |  | 57 | 4 |  | 2500 |  |  |  |  | 4800
400 |  | 59 | 15 |  | 2600 |  |  |  |  | 4900
450 |  | 60 | 29 |  | 2700 |  |  |  |  | 5000
500 |  | 60 | 42 |  | 2800 |  |  |  |  | 5100
600 |  | 61 | 70 |  | 2900 |  |  |  |  | 5200
Observaciones:
Grupo: | [5 empty] | Curso:
UNIVERSIDAD DE CHILE
Facultada de Ciencias Físicas y Matemáticas
Departamento de Ing. Civil

## ángulo en reposo (16hrs)
Repetido Rapido del cilindro
Cilindro Grande |  |  | Cilindro Pequeño
Altura | [cm] | 6.72 | Altura | [cm] | 6.18
Ancho 1 | [cm] | 48.2 | Ancho 1 | [cm] | 41.8 | a = arctg(h/b/2)
Ancho 2 | [cm] | 49.7 | Ancho 2 | [cm] | 41.5
Repetido Lento del cilindro
Cilindro Grande |  |  | Cilindro Pequeño
Altura | [cm] | 8.83 | Altura | [cm] | 7.91
Ancho 1 | [cm] | 35.5 | Ancho 1 | [cm] | 29.3
Ancho 2 | [cm] | 35.4 | Ancho 2 | [cm] | 29.3

## Corte Directo (DR=70%)
Ensayo Corte Directo (ASTM D3080-72)
Nombres: |  | Nahum a Pineda
Muestra: | [6 empty] | Fecha: |  | 5 de octubre
consolidación:
DR | 70%
Datos de confección
Area Probeta |  |  | [cm²] | 900 |  |  | Contenido Humedad Natural |  |  | [%]
Altura |  |  | [cm] | 13.56 |  |  | Densidad Húmeda |  |  | [g/cm3]
Volumen |  |  | [cm³] | 12204 |  |  | Densidad Seca |  |  | [g/cm3]
Peso de la muestra |  |  | [gm] | 20759 |  |  | Relacion de vacios
Consolidación |  |  | [0.01 mm] | -56 |  |  | Grado de Saturacion Inicial |  |  | [%]
Calibración Anillo |  |  | [kg/div ] | 7.6933 |  |  | Tension Normal |  |  | [kg/cm²] | 1
Calibración Dial Vertical |  |  | [mm] | 0.01 |  |  | Carga Aplicada |  |  | [kgf] | 900
Calibración Dial Horizontal |  |  | [mm] | 0.01
Datos |  |  | 0.01 |  |  | 7.6933 | Kgf
Desplazam. |  | Fuerza de | Desplazam. |  | Desplazam. | Fuerza de |  | Desplazam. |  | Desplazam. |  | Fuerza de | Desplazam.
Horizontal |  | Corte | Vertical |  | Horizontal | Corte |  | Vertical |  | Horizontal |  | Corte | Vertical
0 |  | 0 | 0 |  | 700 | 98 |  | 38 |  | 3000
10 |  | 5 | 0 |  | 800 | 100 |  | 57 |  | 3100
20 |  | 10 | 0 |  | 900 | 100 |  | 77 |  | 3200
30 |  | 14 | -2 |  | 1000 | 100 |  | 96 |  | 3300
40 |  | 18 | -4 |  | 1100 | 100 |  | 114 |  | 3400
50 |  | 22 | -6 |  | 1200 | 100 |  | 129 |  | 3500
60 |  | 24 | -8 |  | 1300 |  |  |  |  | 3600
70 |  | 26 | -10 |  | 1400 |  |  |  |  | 3700
80 |  | 28 | -11 |  | 1500 |  |  |  |  | 3800
90 |  | 30 | -13 |  | 1600 |  |  |  |  | 3900
100 |  | 33 | -14 |  | 1700 |  |  |  |  | 4000
120 |  | 37 | -17 |  | 1800 |  |  |  |  | 4100
140 |  | 41 | -19 |  | 1900 |  |  |  |  | 4200
160 |  | 44 | -20 |  | 2000 |  |  |  |  | 4300
180 |  | 48 | -21 |  | 2100 |  |  |  |  | 4400
200 |  | 52 | -22 |  | 2200 |  |  |  |  | 4500
250 |  | 60 | -22 |  | 2300 |  |  |  |  | 4600
300 |  | 69 | -22 |  | 2400 |  |  |  |  | 4700
350 |  | 77 | -19 |  | 2500 |  |  |  |  | 4800
400 |  | 81 | -14 |  | 2600 |  |  |  |  | 4900
450 |  | 86 | -7 |  | 2700 |  |  |  |  | 5000
500 |  | 89 | 0 |  | 2800 |  |  |  |  | 5100
600 |  | 95 | 18 |  | 2900 |  |  |  |  | 5200
Observaciones:
Grupo: | [5 empty] | Curso:
UNIVERSIDAD DE CHILE
Facultada de Ciencias Físicas y Matemáticas
Departamento de Ing. Civil

## ángulo en reposo (14hrs)
Repetido Rapido del cilindro
Cilindro Grande |  |  | Cilindro Pequeño
Altura | [cm] | 6.54 | Altura | [cm] | 6.1
Ancho 1 | [cm] | 49.5 | Ancho 1 | [cm] | 40.5 | a = arctg(h/b/2)
Ancho 2 | [cm] | 49 | Ancho 2 | [cm] | 42
α
α
Repetido Lento del cilindro
Cilindro Grande |  |  | Cilindro Pequeño
Altura | [cm] | 8.43 | Altura | [cm] | 7.39
Ancho 1 | [cm] | 33.5 | Ancho 1 | [cm] | 30
Ancho 2 | [cm] | 33.5 | Ancho 2 | [cm] | 30
α |  |  | α
Ayudante: Rafael Sanchez