## Límites de Atterbeg
INDICE DE PLASTICIDAD (ASTM D423-66 y ASTM D424-59) | [6 empty] | INDICE DE PLASTICIDAD (ASTM D423-66 y ASTM D424-59) | [6 empty] | INDICE DE PLASTICIDAD (ASTM D423-66 y ASTM D424-59) | [6 empty] | INDICE DE PLASTICIDAD (ASTM D423-66 y ASTM D424-59) | [6 empty] | INDICE DE PLASTICIDAD (ASTM D423-66 y ASTM D424-59) | [7 empty] | INDICE DE PLASTICIDAD (ASTM D423-66 y ASTM D424-59)
Muestra: |  |  | Grupo: |  |  |  | Muestra: |  |  | Grupo: |  |  |  | Muestra: |  |  | Grupo: |  |  |  | Muestra: |  |  | Grupo: |  |  |  | Muestra: |  |  | Grupo: |  |  |  |  | Muestra: |  |  | Grupo:
Fecha: | 2011-01-21 |  | Nombre de |  | Flores |  | Fecha: | 2011-01-21 |  | Nombre de |  | Lezana |  | Fecha: | 2011-01-21 |  | Nombre de |  | Bobadilla |  | Fecha: | 2011-01-21 |  | Nombre de |  | Molina |  | Fecha: | 2011-01-21 |  | Nombre de |  | D'espesailles |  |  | Fecha: | 2011-01-21 |  | Nombre de |  | Igor
Tamaño: |  |  | alumnos: |  | Morral |  | Tamaño: |  |  | alumnos: |  | Fuentes |  | Tamaño: |  |  | alumnos: |  | Manriquez |  | Tamaño: |  |  | alumnos: |  | Balic |  | Tamaño: |  |  | alumnos: |  | Urrutia |  |  | Tamaño: |  |  | alumnos: |  | Rodriguez
Rojas
DETERMINACIÓN DEL LÍMITE LÍQUIDO | [6 empty] | DETERMINACIÓN DEL LÍMITE LÍQUIDO | [6 empty] | DETERMINACIÓN DEL LÍMITE LÍQUIDO | [6 empty] | DETERMINACIÓN DEL LÍMITE LÍQUIDO | [6 empty] | DETERMINACIÓN DEL LÍMITE LÍQUIDO | [7 empty] | DETERMINACIÓN DEL LÍMITE LÍQUIDO
Nº Puntos |  | 1 | 2 | 3 | 4 | 5 | Nº Puntos |  | 1 | 2 | 3 | 4 | 5 | Nº Puntos |  | 1 | 2 | 3 | 4 | 5 | Nº Puntos |  | 1 | 2 | 3 | 4 | 5 | Nº Puntos |  | 1 | 2 | 3 | 4 | 5 | 6 | Nº Puntos |  | 1 | 2 | 3 | 4 | 5 | 6
Nº Cápsula: |  | 67 | 26 | 24 | 43 | 16 | Nº Cápsula: |  | 25 | 93 | 21 | 79 | 13 | Nº Cápsula: |  | 40 | 81 | 23 | 52 | 66 | Nº Cápsula: |  | 134 | 87 | 74 | 60 | 57 | Nº Cápsula: |  | 48 | 18 | 22 | 10 | 1 | 27 | Nº Cápsula: |  | 20 | 83 | 82 | 8 | 35 | 25
Nº Golpes, N: |  | 13 | 22 | 26 | 34 | 40 | Nº Golpes, N: |  | 18 | 27 | 27 | 33 | 36 | Nº Golpes, N: |  | 19 | 27 | 26 | 31 | 33 | Nº Golpes, N: |  | 11 | 21 | 29 | 36 | 39 | Nº Golpes, N: |  | 11 | 13 | 21 | 28 | 30 | 33 | Nº Golpes, N: |  | 33 | 18 | 17 | 20 | 27 | 30
Peso suelo húmedo + Cápsula [g] |  | 24.92 | 23.05 | 22.61 | 22.09 | 25.73 | Peso suelo húmedo + Cápsula [g] |  | 32.61 | 32.69 | 33.27 | 36.27 | 33.22 | Peso suelo húmedo + Cápsula [g] |  | 29.11 | 29.01 | 27.69 | 28.12 | 27.06 | Peso suelo húmedo + Cápsula [g] |  | 19.46 | 21.37 | 20.96 | 24.81 | 24.2 | Peso suelo húmedo + Cápsula [g] |  | 19.19 | 20.84 | 21.4 | 15.35 | 14.84 | 24 | Peso suelo húmedo + Cápsula [g] |  | 23.77 | 21.27 | 22.99 | 24.15 | 20.36 | 19.39
Peso suelo seco + Cápsula [g] |  | 21.11 | 20.12 | 19.67 | 19.33 | 22.06 | Peso suelo seco + Cápsula [g] |  | 27.1 | 27.28 | 27.35 | 30.09 | 27.85 | Peso suelo seco + Cápsula [g] |  | 23.74 | 24.28 | 23.36 | 23.65 | 22.56 | Peso suelo seco + Cápsula [g] |  | 17.39 | 18.9 | 18.56 | 21.42 | 21.18 | Peso suelo seco + Cápsula [g] |  | 17.13 | 18.3 | 19.02 | 14.36 | 14.07 | 20.94 | Peso suelo seco + Cápsula [g] |  | 20.55 | 18.04 | 19.8 | 20.72 | 17.8 | 17.22
Peso Cápsula [g]: |  | 11.37 | 12.39 | 11.93 | 12.01 | 12.2 | Peso Cápsula [g]: |  | 11.53 | 11.95 | 10.48 | 12.45 | 12.31 | Peso Cápsula [g]: |  | 9.77 | 11.71 | 11.7 | 11.48 | 10.24 | Peso Cápsula [g]: |  | 12.02 | 11.94 | 11.68 | 11.53 | 12.22 | Peso Cápsula [g]: |  | 11.52 | 11.43 | 12.29 | 11.47 | 11.79 | 11.88 | Peso Cápsula [g]: |  | 12.05 | 10.28 | 12.11 | 11.74 | 11.51 | 11.8
peso suelo seco [g]: | [6 empty] | peso suelo seco [g]: | [6 empty] | peso suelo seco [g]: | [6 empty] | peso suelo seco [g]: | [6 empty] | peso suelo seco [g]: | [7 empty] | peso suelo seco [g]:
Peso agua [g]: | [6 empty] | Peso agua [g]: | [6 empty] | Peso agua [g]: | [6 empty] | Peso agua [g]: | [6 empty] | Peso agua [g]: | [7 empty] | Peso agua [g]:
Contenido de humedad, w%: | [6 empty] | Contenido de humedad, w%: | [6 empty] | Contenido de humedad, w%: | [6 empty] | Contenido de humedad, w%: | [6 empty] | Contenido de humedad, w%: | [7 empty] | Contenido de humedad, w%:
Límite Líquido, L.L.: | [6 empty] | Límite Líquido, L.L.: | [6 empty] | Límite Líquido, L.L.: | [6 empty] | Límite Líquido, L.L.: | [6 empty] | Límite Líquido, L.L.: | [7 empty] | Límite Líquido, L.L.:
DETERMINACIÓN DEL LÍMITE PLÁSTICO | [6 empty] | DETERMINACIÓN DEL LÍMITE PLÁSTICO | [6 empty] | DETERMINACIÓN DEL LÍMITE PLÁSTICO | [6 empty] | DETERMINACIÓN DEL LÍMITE PLÁSTICO | [6 empty] | DETERMINACIÓN DEL LÍMITE PLÁSTICO | [7 empty] | DETERMINACIÓN DEL LÍMITE PLÁSTICO
Nº Puntos |  | 1 | 2 |  |  |  | Nº Puntos |  | 1 | 2 |  |  |  | Nº Puntos |  | 1 | 2 |  |  |  | Nº Puntos |  | 1 | 2 |  |  |  | Nº Puntos |  | 1: 1; 2: 2 | Nº Puntos |  | 1 | 2
Nº Cápsula |  | 88 | 51 |  |  |  | Nº Cápsula |  | 50 | 89 |  |  |  | Nº Cápsula |  | 97 | 98 |  |  |  | Nº Cápsula |  | 38 | 28 |  |  |  | Nº Cápsula |  | 1: 36; 2: 85 | Nº Cápsula |  | 92 | 44 | -->?42
Peso suelo húmedo + Cápsula [g]: |  | 12.98 | 15.11 |  |  |  | Peso suelo húmedo + Cápsula [g]: |  | 13.41 | 12.54 |  |  |  | Peso suelo húmedo + Cápsula [g]: |  | 13.94 | 12.27 |  |  |  | Peso suelo húmedo + Cápsula [g]: |  | 14.64 | 13.07 |  |  |  | Peso suelo húmedo + Cápsula [g]: |  | 1: 11.55; 2: 13.22 | Peso suelo húmedo + Cápsula [g]: |  | 13.85 | 12.88
Peso suelo seco + Cápsula [g] |  | 12.74 | 14.56 |  |  |  | Peso suelo seco + Cápsula [g] |  | 13.12 | 12.39 |  |  |  | Peso suelo seco + Cápsula [g] |  | 13.65 | 12.09 |  |  |  | Peso suelo seco + Cápsula [g] |  | 14.3 | 12.84 |  |  |  | Peso suelo seco + Cápsula [g] |  | 1: 11.4; 2: 13.04 | Peso suelo seco + Cápsula [g] |  | 13.57 | 12.68
Peso Cápsula [g]: |  | 11.38 | 11.53 |  |  |  | Peso Cápsula [g]: |  | 11.92 | 11.5 |  |  |  | Peso Cápsula [g]: |  | 12.11 | 11.17 |  |  |  | Peso Cápsula [g]: |  | 12.34 | 11.38 |  |  |  | Peso Cápsula [g]: |  | 1: 10.51; 2: 12.08 | Peso Cápsula [g]: |  | 11.94 | 11.64
peso suelo seco [g]: | [6 empty] | peso suelo seco [g]: | [6 empty] | peso suelo seco [g]: | [6 empty] | peso suelo seco [g]: | [6 empty] | peso suelo seco [g]: | [7 empty] | peso suelo seco [g]:
Peso agua [g]: | [6 empty] | Peso agua [g]: | [6 empty] | Peso agua [g]: | [6 empty] | Peso agua [g]: | [6 empty] | Peso agua [g]: | [7 empty] | Peso agua [g]:
Contenido de humedad, w%: | [6 empty] | Contenido de humedad, w%: | [6 empty] | Contenido de humedad, w%: | [6 empty] | Contenido de humedad, w%: | [6 empty] | Contenido de humedad, w%: | [7 empty] | Contenido de humedad, w%:
Límite Plástico, L.P.: | [6 empty] | Límite Plástico, L.P.: | [6 empty] | Límite Plástico, L.P.: | [6 empty] | Límite Plástico, L.P.: | [6 empty] | Límite Plástico, L.P.: | [7 empty] | Límite Plástico, L.P.:
Nota: Deben realizar el analisis completo del suelo que cada grupo realizo. Seria bueno que obtuvieran los resultados de otro grupo para que analicen los efectos que tiene sobre los
el hecho que otra persona realice el ensayo. Recuerden que todos estos ensayos se han realizado en un mismo suelo y, por ende, los resultados debiesen ser los mismos.